## Sheet1
Part Number | Small classification | Dielectric constant | Temperature Coefficient | Qf Value | Product category full name | 生产状态
FH-K38(SD) | 微波陶瓷介质材料 | 38±1.0 | 0﹢10 | ≥48000 | 陶瓷粉体
FH-HQ450(SD) | 微波陶瓷介质材料 | 44±4.0 | -5～15 | 42000±6000 | 陶瓷粉体
FH-K19A | 微波陶瓷介质材料 | 19.5±0.5 | 0±5 | ≥50000 | 陶瓷粉体
FH-HQ210A(SD) | 微波陶瓷介质材料 | 20.8±0.15 | ±3 | ＞80000 | 陶瓷粉体
FH-K90(SD) | 微波陶瓷介质材料 | 10.5±0.5 | 0±5 | ≥50000 | 陶瓷粉体
FH-K9(SD) | 微波陶瓷介质材料 | 10.5±0.5 | 0±5 | ≥50000 | 陶瓷粉体