## Sheet1
Part Number | Small classification | Specific surface area | Dielectric constant | Temperature Coefficient | Product Category Full Name | 生产状态
FW-B292NA | MLCC用陶瓷介质材料 | 8.0±1.0 | 2300±100 | X7R | 陶瓷粉体
FW-B332NC | MLCC用陶瓷介质材料 | 3.5±0.5 | 2850±200 | X7R | 陶瓷粉体
FW-K15 | MLCC用陶瓷介质材料 | 6.4±0.6 | 15.1±0.5 | C0G | 陶瓷粉体
FW-K30N | MLCC用陶瓷介质材料 | 6.5±0.5 | 34±1.5 | C0G | 陶瓷粉体
FW-B332NA | MLCC用陶瓷介质材料 | 4.0±0.5 | 2850±200 | X7R | 陶瓷粉体
FW-K85 | MLCC用陶瓷介质材料 | 5.0±0.5 | 75±3 | C0G | 陶瓷粉体
FW-B302A | MLCC用陶瓷介质材料 | 2.5±0.3 | 2600±200 | X7R | 陶瓷粉体